## Sheet1
序号 | 物资编码 | 物资名称 | 参考品牌 | 参数 | 单位 | 采购数量 | 控制单价（元） | 线别 | 备注
1 | 020020030001 | 润滑脂 | 美孚 | ①型号：美孚XHP222； ②NLGI等级：2； ③滴点：280°C； ④稠化剂类型：锂复合基； ⑤颜色：深蓝色； ⑥符合要求：DIN 51825 (2004-06)：KP2N-20； ⑦特性：用于轴承等润滑减摩；在严苛的工作环境下不会软化并有超卓的粘附力；有优良的抗抛脱能力；密封特性；有优良的水污染忍受性和抗高温氧化能力； ⑧包装规格：2kg/桶； | 桶 | 2 | 129 | 2号线 | 供货时提供渠道证明文件
2 | 020020030001 | 润滑脂 | 美孚 | ①型号：美孚XHP222； ②NLGI等级：2； ③滴点：280°C； ④稠化剂类型：锂复合基； ⑤颜色：深蓝色； ⑥符合要求：DIN 51825 (2004-06)：KP2N-20； ⑦特性：用于轴承等润滑减摩；在严苛的工作环境下不会软化并有超卓的粘附力；有优良的抗抛脱能力；密封特性；有优良的水污染忍受性和抗高温氧化能力； ⑧包装规格：2kg/桶； | 桶 | 2 | 129 | 3号线 | 供货时提供渠道证明文件
3 | 020020070012 | 柴机油 | 美孚 | ①型号：美孚黑霸王超级； ②粘度等级：15W-40； ③粘度指数：140； ④硫化灰分wt%：1.1； ⑤闪点：215℃； ⑥倾点：-30℃； ⑦运动粘度 100℃ mm2/s：14.9； ⑧密度 25℃：0.88kg/l：； ⑨包装规格：18L/桶； | 桶 | 13 | 2003 | 13号线 | 供货时提供渠道证明文件
4 | 020020110046 | 齿轮箱润滑油 | 美孚 | ①型号：美孚黑霸王； ②粘度等级：80W-90； ③API等级：GL-5； ④粘度指数：105； ⑤闪点：202℃； ⑥倾点：-30℃； ⑦比重：0.9； ⑧包装规格：4L/桶； | 桶 | 40 | 218 | 1号线 | 供货时提供渠道证明文件
5 | 020020110022 | 齿轮油 | 美孚 | ①型号：美孚 GEAR 600XP 220； ②ISO粘度等级：220； ③粘度指数：97； ④闪点：240℃； ⑤倾点：-24℃； ⑥运动粘度 40℃ mm2/s：220； ⑦运动粘度 100℃ mm2/s：19； ⑧比重：0.89； ⑨执行标准：Q/320585MTC132； ⑩包装规格：18L/桶； | 桶 | 1 | 563 | 1号线 | 供货时提供渠道证明文件
6 | 020020110030 | 抗磨液压油 | 美孚 | ①型号：美孚 DTE25； ②ISO粘度等级：46； ③粘度指数：98； ④闪点：232℃； ⑤倾点：-27℃； ⑥密度 15℃ kg/m3：876 ； ⑦执行标准：Q/320585MTC009； ⑧包装规格：18L/桶； | 桶 | 1 | 459 | 1号线 | 供货时提供渠道证明文件
7 | 020020080001 | 汽机油 | 美孚 | ①型号：美孚速霸1000； ②粘度等级：5W－30； ③API等级：SN； ④瓶装尺寸：289*206*137mm； ⑤标签主色：红色； ⑥包装规格：4L/瓶 | 罐 | 53 | 152 | 3号线 | 供货时提供渠道证明文件
8 | 020020110045 | 汽机油 | 美孚 | ①美孚新速霸1000，10W-40四冲程汽机油； ②运动粘度40℃：93.2； ③运动粘度100℃：13.9； ④粘度指数：152； ⑤倾点：-33℃； ⑥闪点：222℃； ⑦密度15℃：0.87kg/L； ⑧包装规格：4L /桶； | 桶 | 1 | 150 | 1号线 | 供货时提供渠道证明文件
9 | 020020080001 | 汽机油 | 美孚 | ①型号：美孚速霸1000； ②粘度等级：5W－30； ③API等级：SN； ④瓶装尺寸：289*206*137mm； ⑤标签主色：红色； ⑥包装规格：4L/瓶 | 罐 | 14 | 152 | 8号线 | 供货时提供渠道证明文件
10 | 020020030029 | 润滑脂 | 美孚 | ①型号：美孚 EP 2； ②NLGI等级：2； ③稠化剂类型：锂基； ④颜色：棕色； ⑤工作锥入度：280； ⑥运动粘度 40℃ mm2/s：160； ⑦滴点：190℃； ⑧执行标准：Q/12TG 3807； ⑨包装规格：16kg/桶； | 桶 | 1 | 537 | 1号线 | 供货时提供渠道证明文件
11 | 020020110007 | 牵引电机润滑油 | 美孚 | ①型号：美孚Mobilith SHC100； ②NLGI等级：2； ③增稠剂类型：复合锂基； ④颜色：红色； ⑤工作锥入度：280； ⑥滴点：265； ⑦工作温度： -30℃ 至 150℃ 之间； ⑧符合要求：DIN 51825： (2004-06) KPHC 2N-40； ⑨包装规格：16kg(35.2LB)/桶； | 桶 | 1 | 2425 | 3号线 | 供货时提供渠道证明文件
12 | 020020110007 | 牵引电机润滑油 | 美孚 | ①型号：美孚Mobilith SHC100； ②NLGI等级：2； ③增稠剂类型：复合锂基； ④颜色：红色； ⑤工作锥入度：280； ⑥滴点：265； ⑦工作温度： -30℃ 至 150℃ 之间； ⑧符合要求：DIN 51825： (2004-06) KPHC 2N-40； ⑨包装规格：16kg(35.2LB)/桶； | 桶 | 2 | 2425 | 11号线 | 供货时提供渠道证明文件
13 | 020020110008 | 齿轮箱润滑油 | 美孚 | ①型号：美孚 Synthetic Gear Oil ②粘度等级：75W-90； ③粘度指数：144； ④闪点：210 ºC； ⑤倾点：-45ºC； ⑥运动粘度 40℃ mm2/s：115； ⑦运动粘度 100℃ mm2/s：15.7； ⑧密度 15℃ kg/m3：859 ； ⑨符合或超越以下要求：API GL-5 / MT-1，SAE J2360； ⑩包装规格：208L/桶 | 桶 | 6 | 25767 | 3号线 | 供货时提供渠道证明文件
14 | 020020110022 | 齿轮油 | 美孚 | ①型号：美孚 GEAR 600XP 220； ②ISO粘度等级：220； ③粘度指数：97； ④闪点：240℃； ⑤倾点：-24℃； ⑥运动粘度 40℃ mm2/s：220； ⑦运动粘度 100℃ mm2/s：19； ⑧比重：0.89； ⑨执行标准：Q/320585MTC132； ⑩包装规格：18L/桶； | 桶 | 27 | 563 | 11号线 | 供货时提供渠道证明文件
15 | 020020110029 | 齿轮箱润滑油 | 美孚 | ①型号：美孚黑霸王Mobil Delvac Gear Oil ； ②粘度等级： 85W-140； ③粘度指数：97； ④闪点：224℃； ⑤倾点：-18℃； ⑥运动粘度 （40℃ ）mm2/s：328； ⑦运动粘度 （100℃） mm2/s： 25.3； ⑧密度 （15℃） g/cm3：0.91； ⑨符合以下行业规格：API GL-5 ； ⑩包装规格：18L/桶； | 桶 | 2 | 483 | 3号线 | 供货时提供渠道证明文件
16 | 020020110007 | 牵引电机润滑油 | 美孚 | ①型号：美孚Mobilith SHC100； ②NLGI等级：2； ③增稠剂类型：复合锂基； ④颜色：红色； ⑤工作锥入度：280； ⑥滴点：265； ⑦工作温度： -30℃ 至 150℃ 之间； ⑧符合要求：DIN 51825： (2004-06) KPHC 2N-40； ⑨包装规格：16kg(35.2LB)/桶； | 桶 | 0 | 2425 | 13号线 | 供货时提供渠道证明文件
17 | 020020030001 | 润滑脂 | 美孚 | ①型号：美孚XHP222； ②NLGI等级：2； ③滴点：280°C； ④稠化剂类型：锂复合基； ⑤颜色：深蓝色； ⑥符合要求：DIN 51825 (2004-06)：KP2N-20； ⑦特性：用于轴承等润滑减摩；在严苛的工作环境下不会软化并有超卓的粘附力；有优良的抗抛脱能力；密封特性；有优良的水污染忍受性和抗高温氧化能力； ⑧包装规格：2kg/桶； | 桶 | 5 | 129 | 13号线 | 供货时提供渠道证明文件
18 | 020020120013 | 液压油 | 美孚 | ①型号：美孚 DTE 10 Excel 32； ②ISO粘度等级：32； ③粘度指数：164； ④闪点：250℃； ⑤倾点：-54℃； ⑥运动粘度 40℃ mm2/s：32.7； ⑦运动粘度 100℃ mm2/s：6.63； ⑧执行标准：Q/320585MTC010； ⑨包装规格：18L/桶； | 桶 | 2 | 769 | 11号线 | 供货时提供渠道证明文件
19 | 020020030001 | 润滑脂 | 美孚 | ①型号：美孚XHP222； ②NLGI等级：2； ③滴点：280°C； ④稠化剂类型：锂复合基； ⑤颜色：深蓝色； ⑥符合要求：DIN 51825 (2004-06)：KP2N-20； ⑦特性：用于轴承等润滑减摩；在严苛的工作环境下不会软化并有超卓的粘附力；有优良的抗抛脱能力；密封特性；有优良的水污染忍受性和抗高温氧化能力； ⑧包装规格：2kg/桶； | 桶 | 1 | 129 | 13号线 | 供货时提供渠道证明文件
20 | 020020120020 | 变速箱油 | 美孚 | ①型号：美孚ATF220； ②粘度@40℃：37； ③粘度指数：153； ④倾点：-44℃； ⑤闪点：200℃； ⑥密度@15℃：0.87kg/l ⑦包装规格：18L/桶； | 桶 | 9 | 703 | 13号线 | 供货时提供渠道证明文件